## Full 1
EHY039 | m |  | Reparació integral de junta, amb morter a base de ciment, modificat amb polímers.
Reparació integral de junta de dilatació d'estructura de formigó, aplicant 6 kg/m de morter tixòtrop, reforçat amb fibres, de retracció compensada, amb una resistència a compressió a 28 dies major o igual a 40 N/mm² i un mòdul d'elasticitat major o igual a 25000 N/mm², classe R3, tipus PCC, segons UNE-EN 1504-3, Euroclasse A1 de reacció al foc, segons UNE-EN 13501-1, en una franja aproximada de 5 cm a cada costat de la junta, previ picat de la superfície suport.
Codi |  | Unitat |  | Descripció | Rendiment |  |  | Preu unitari | Import
1 |  |  |  | Materials
mt09rem110b |  | kg |  | Morter tixòtrop, reforçat amb fibres, de retracció compensada, amb una resistència a compressió a 28 dies major o igual a 40 N/mm² i un mòdul d'elasticitat major o igual a 25000 N/mm², classe R3, tipus PCC, segons UNE-EN 1504-3, Euroclasse A1 de reacció al foc, segons UNE-EN 13501-1, per a reparació estructural del formigó. | 6 |  |  | 0.69 | 4.14
[5 empty] | Subtotal materials: |  |  |  | 4.14
2 |  |  |  | Equip i maquinària
mq05mai040 |  | h |  | Martell elèctric. | 0.185 |  |  | 3.14 | 0.58
[5 empty] | Subtotal equip i maquinària: |  |  |  | 0.58
3 |  |  |  | Mà d'obra
mo020 |  | h |  | Oficial 1ª construcció. | 0.369 |  |  | 28.42 | 10.49
mo112 |  | h |  | Peó especialitzat construcció. | 0.369 |  |  | 24.59 | 9.07
[5 empty] | Subtotal mà d'obra: |  |  |  | 19.56
4 |  |  |  | Costos directes complementaris
|  | % |  | Costos directes complementaris | 2 |  |  | 24.28 | 0.49
Cost de manteniment decennal: 1,24€ en els primers 10 anys. |  |  |  |  | Costos directes (1+2+3+4): |  |  |  | 24.77
Referència i títol de la norma | [5 empty] | Aplicabilitat(a) | Obligatorietat(b) |  | Sistema(c)
EN 1504-3:2005 | [5 empty] | 1102010 | 112009 |  | 1/2+/3/4
Productos y sistemas para la protección y reparación de estructuras de hormigón — Parte 3: Reparación estructural y no estructural
(a) Data d'aplicabilitat de la norma harmonitzada
(b) Data en què finalitza el període de coexistència
(c) Sistema d'avaluació i verificació de la constància de les prestacions