## Full 1
EHY090 | m |  | Reparació de front de forjat de formigó armat, amb morter.
Reparació de front de forjat de formigó armat, de cantell 30 cm, mitjançant picat del formigó deteriorat amb martell elèctric, eliminant el formigó en mal estat fins a arribar a les armadures; sanejat de les armadures que han quedat al descobert amb projecció en sec de raig de partícules de material abrasiu (silicat d'alumini), eliminant la brutícia superficial, la rovelli i tota substància que pugui disminuir l'adherència entre les armadures i el material de reparació a aplicar, fins a arribar a un grau de preparació Sa 2 ½ segons UNE-EN ISO 8501-1; aplicació manual d'emprimació activa, Maxrite Passive "DRIZORO", a base de ciment, per a la protecció i passivació d'armadures d'acer, i com pont d'unió entre morter de reparació i formigó existent, garantint l'adherència entre ambdós, amb 1,5 kg/m² de consum mitjà; restitució de la part afectada mitjançant aplicació manual de morter fluït, d'elevada resistència mecànica i retracció compensada, amb una resistència a compressió a 28 dies major o igual a 78,5 N/mm² i un mòdul d'elasticitat major o igual a 20000 N/mm², classe R4, tipus CC, segons UNE-EN 1504-3, Euroclasse A1 de reacció al foc, segons UNE-EN 13501-1, en capa de 40 mm de gruix mitjà, de consistència fluïda. El preu inclou el desplaçament, muntatge i desmuntatge en obra de l'equip de projecció. El preu inclou el muntatge i desmuntatge del sistema d'encofrat.
Codi |  | Unitat |  | Descripció | Rendiment |  |  | Preu unitari | Import
1 |  |  |  | Materials
mt08lim050 |  | l |  | Dissolvent de tricloroetilè, per a olis, grasses i resines. | 0.03 |  |  | 9.65 | 0.29
mt08lim010a |  | kg |  | Abrasiu para neteja mitjançant doll a pressió, format per partícules de silicat d'alumini. | 1.05 |  |  | 0.25 | 0.26
mt09red070d |  | kg |  | Emprimació activa, Maxrite Passive "DRIZORO", a base de ciment, per a la protecció i passivació d'armadures d'acer, i com pont d'unió entre morter de reparació i formigó existent, segons UNE-EN 1504-7. | 0.45 |  |  | 1.24 | 0.56
mt09red110c |  | kg |  | Morter fluït, d'elevada resistència mecànica i retracció compensada, amb una resistència a compressió a 28 dies major o igual a 78,5 N/mm² i un mòdul d'elasticitat major o igual a 20000 N/mm², classe R4, tipus CC, segons UNE-EN 1504-3, Euroclasse A1 de reacció al foc, segons UNE-EN 13501-1, per a reparació estructural del formigó. | 23.1 |  |  | 0.81 | 18.71
mt50spa052b |  | m |  | Tauló de fusta de pi, de 20x7,2 cm. | 0.2 |  |  | 6.32 | 1.26
mt50spa101 |  | kg |  | Claus d'acer. | 0.009 |  |  | 1.87 | 0.02
mt50spa081a |  | U |  | Puntal metàl·lic telescòpic, de fins a 3 m d'altura. | 0.013 |  |  | 19.25 | 0.25
[5 empty] | Subtotal materials: |  |  |  | 21.35
2 |  |  |  | Equip i maquinària
mq05mai030 |  | h |  | Martell pneumàtic. | 0.313 |  |  | 4.57 | 1.43
mq05pdm110 |  | h |  | Compressor portàtil dièsel mitja pressió 10 m³/min. | 0.156 |  |  | 7.75 | 1.21
mq08lch010 |  | h |  | Equip de raig de sorra a pressió. | 0.035 |  |  | 3.2 | 0.11
mq06pym010 |  | h |  | Mescladora-bombadora per morters i guixos projectats, de 3 m³/h. | 0.005 |  |  | 8.52 | 0.04
[5 empty] | Subtotal equip i maquinària: |  |  |  | 2.79
3 |  |  |  | Mà d'obra
mo020 |  | h |  | Oficial 1ª construcció. | 1.108 |  |  | 29.67 | 32.87
mo113 |  | h |  | Peó ordinari construcció. | 1.108 |  |  | 24.86 | 27.54
[5 empty] | Subtotal mà d'obra: |  |  |  | 60.41
4 |  |  |  | Costos directes complementaris
|  | % |  | Costos directes complementaris | 2 |  |  | 84.55 | 1.69
Cost de manteniment decennal: 16,60€ en els primers 10 anys. |  |  |  |  | Costos directes (1+2+3+4): |  |  |  | 86.24
Referència i títol de la norma | [5 empty] | Aplicabilitat(a) | Obligatorietat(b) |  | Sistema(c)
EN 1504-7:2006 | [5 empty] | 162007 | 112009 |  | 2+/4
Productos y sistemas para protección y reparación de estructuras de hormigón — Definiciones, requisitos, control de calidad y evaluación de la conformidad — Parte 7: Protección contra la corrosión de armaduras
EN 1504-3:2005 | [5 empty] | 1102010 | 112009 |  | 1/2+/3/4
Productos y sistemas para la protección y reparación de estructuras de hormigón — Parte 3: Reparación estructural y no estructural
(a) Data d'aplicabilitat de la norma harmonitzada
(b) Data en què finalitza el període de coexistència
(c) Sistema d'avaluació i verificació de la constància de les prestacions